## List1
DNBCOMMERCE d.o.o. za unutarnju i vanjsku trgovinu i usluge
Augusta Musića 30, 10040 Zagreb - Žiro račun broj: 2402006-1100050899 kod Erstebank Hrvatska
G U M E N A S M J E S A - S I L I K O N
S V O J S T V A I P R I M J E N A
SILIKON ELASTOMER ( SI, VMQ )
Silikon je sintetičkim putem dobiven elastomer kod kojeg je konstrukcija drugačija od do
sada spomenutih elastomera. Osnovni kemijski kostur sadrži lanac; - Si - O - Si - .
Na tržištu se javlja pod raznim trgovačkim nazivima, kao što su Silikon, Elastosil, Silopren itd.
Svojstva: Odlikuje se izvrsnom postojanosti na niskim i visokim temperaturama; - otpornosti
prema utjecaju svjetlosti, ozona i atmosferilija; - dobroj otpornosti na električnu probojnost
( do 24 kV na 1 mm ); - izvrsnoj otpornosti na starenje. Mehaničke osobine kao prekidna
čvrstoća i trajna deformacija pod djelovanjem pritiska su nešto slabije od ostalih tipova
elastomera. Postojanost na bubrenje u uljima u većini slučajeva jednaka je onoj kod kloropren
elastomera ( CR ). Prema motornim i reduktorskim uljima alifatske vrste opčenito je dobro
postojan, nasuprot naftenskim i aromatskim uljima u kojima jako bubri. Također jako bubri u
niskomolekularnim eterima i esterima, koncetriranim kiselinama i bazama, te vodi i pari kod
temperature veće od 100°C. Fiziološki je inertan materijal bez mirisa i okusa.
Temperature primjene: Primjenjuje se u temperaturnom području od - 60°C do + 200°C
a povremeno kratkotrajno i na + 250°C. Postoje i specijalne mješavine koje zadržavaju svoja
mehanička svojstva u rasponu temperatura od - 100°C do + 350°C.
Područje tvrdoća: Vulkanizati na bazi silikona izrađuju se u tvrdoćama od 25 od 90 Sh.
Primjena: Primjenjuje se za izradu raznih brtvila, O prstena, ORB brtvila i raznih dijelova u
auto-industriji, elektronskoj i elektro industriji, prehrambenoj industriji, u medicini i farmaciji,
te drugim proizvodima kod kojih je osnovni zahtjev rad na niskim i visokim temperaturama.
Koristi se i u izradi profila i cijevi u kotinuiranoj tunelskoj vulkanizaciji, kao i u autoklavima
u suhoj i mokroj vulkanizaciji.
Kod naruđbe silikona potrebno je uvijek naglasiti za koji se tip proizvoda i koji način
vulkanizacije naručuje materijal.
Silikon se isporučuje u obliku ploča debljine cca 15 mm u raznim bojama po RAL tablici
ili u osnovnom transparentnom obliku.
U koliko se proizvod od silikona koristi u prehrambenoj industriji, potrebno ga je izventilirati u
komori sa vručim zrakom 24 sata na temperaturi od 180°C
Veleprodaja gumenih smjesa, gumarskih repromaterijala, opreme za pjeskarenje, rezervnih dijelova i zaštitne opreme za pjeskarenje.
SAVA TECH WACKER SILICONE Temeljni kapital društva: 20.000,00 kn. Član uprave, direktor: Branko Dobrić FerroECOBlast VIIG KOMPRESORI
Prodaja: Tel.: 01 2990291 – Mob.: Branko 098 234173 Nikola 098 473252 Fax. 01 2950039 E-mail: dnb-commerce@zg.t-com.hr