## List1
DNBCOMMERCE d.o.o. za unutarnju i vanjsku trgovinu i usluge
Augusta Musića 30, 10040 Zagreb - Žiro račun broj: 2402006-1100050899 kod Erstebank Hrvatska
G U M E N A S M J E S A - V I T O N
S V O J S T V A I P R I M J E N A
FLUOR ELASTOMER ( FKM )
Fluor elastomer je sintetičkim putem dobiven polimerizat koji sadrži fluorom i fluoralkilom
ili fluoralkosilom supstituirane grupe u polimernom lancu. Na tržištu se javlja pod različitim
trgovačkim nazivima, kao što su Viton, Technoflon, Fluorel itd.
Svojstva: Odlikuje se dobrom postojanosti na visokim temperaturama; otpornosti prema
utjecaju svjetlosti, ozona, i atmosferilija; prema zapaljivosti ( samogasivost ) te dobroj
otpornosti prema bubrenju u mineralnim uljima, mastima i gorivima. Jako bubri u polarnim
otapalima i ketonima, te uljima na bazi alkohola.
Temperature primjene: Primjenjuje se u temperaturnom području od - 25°C do + 300°C
a povremeno kratkotrajno i na + 350°C.
Područje tvrdoća: Vulkanizati na bazi FKM-a izrađuju se u području tvrdoća od 60 od 90 Sh.
Primjena: Našao je vrlo dobru primjenu u automobilskoj industriji za izradu brtvi, provodnica,
O prstena, uljnoosovinskih brtvila, te u bijeloj tehnici za izradu brtvila hladnjaka, štednjaka i
drugih strojeva kod kojih je osnovni zahtjev brtvljenje na niskim i visokim temperaturama.
Materijal se isporučuje u obliku ploče debljine 5 mm u tamno sivoj ili zelenoj boji.
Boja može biti i po zahtjevu kupca prema RAL tablici.
Veleprodaja gumenih smjesa, gumarskih repromaterijala, opreme za pjeskarenje, rezervnih dijelova i zaštitne opreme za pjeskarenje.
SAVA TECH WACKER SILICONE Temeljni kapital društva: 20.000,00 kn. Član uprave, direktor: Branko Dobrić FerroECOBlast VIIG KOMPRESORI
Prodaja: Tel.: 01 2990291 – Mob.: Branko 098 234173 Nikola 098 473252 Fax. 01 2950039 E-mail: dnb-commerce@zg.t-com.hr